## Full 1
NAL050 |  |  | m² | Aïllament de sòls flotants amb poliestirè extruit.
Aïllament tèrmic de sòls flotants format per panell rígid de poliestirè extrudit Polyfoam C4 LJ 1250 "KNAUF INSULATION", de superfície llisa i mecanitzat lateral de mitja mossa, de 600x1250 mm i 30 mm de gruix, resistència a compressió >= 300 kPa, resistència tèrmica 0,85 m²K/W, conductivitat tèrmica 0,034 W/(mK), cobert amb un film de polietilè de 0,2 mm d'espessor, preparat per a rebre una solera de morter o formigó (no inclosa en aquest preu).
Descompost | Ud | Descomposició |  |  | Rend. | Preu unitari | Preu partida
mt16pki010Ea | m² | Panell rígid de poliestirè extrudit Polyfoam C4 LJ 1250 "KNAUF INSULATION", segons UNE-EN 13164, de superfície llisa i mecanitzat lateral de mitja mossa, de 600x1250 mm i 30 mm de gruix, resistència tèrmica 0,85 m²K/W, conductivitat tèrmica 0,034 W/(mK), 300 kPa de resistència a compressió, factor de resistència a la difusió del vapor d'aigua 150, calor específic 1400 J/kgK, Euroclasse E de reacció al foc; d'aplicació en murs soterrats, soleres en contacte amb el terreny, cobertes invertides amb tràfic de vianants i en cobertes inclinades sota teules col·locades sobre llistons. |  |  | 1.05 | 3.96 | 4.16
mt17poa010d | m² | Film de polietilè de 0,2 mm d'espessor i 184 g/m² de massa superficial. |  |  | 1.05 | 0.37 | 0.39
mt16aaa030 | m | Cinta autoadhesiva per closa de juntes. |  |  | 0.4 | 0.3 | 0.12
mo054 | h | Oficial 1ª muntador d'aïllaments. |  |  | 0.103 | 24.08 | 2.48
mo101 | h | Ajudant muntador d'aïllaments. |  |  | 0.103 | 20.68 | 2.13
| % | Mitjans auxiliars |  |  | 2 | 9.28 | 0.19
| % | Costos indirectes |  |  | 3 | 9.47 | 0.28
[6 empty] | Total: | 9.75